## MRAF
| ANÁLISE DE DOSAGEM DE MATERIAIS - MRAF |  |  |  | FR-ENG-EPR-035 REV00 | CONFORME
| DATA: |  |  | REVISÃO: |  | NÃO CONFORME.
| EMPRESA: |  |  | ORIGEM AGREGADO: |  | NÃO APRESENTADO
| CÓD. PROJETO: |  |  | ORIGEM EMULSÃO:
| CONTRATO: |  |  | TIPO DE FILLER:
| LOCAL: |  |  | APROVAÇÃO:
FAIXA ESPECIFICADA | TIPO EMULSÃO | TEOR DE EMULSÃO | RESIDUAL DE ASFALTO | PERCENTUAL FILLER | TAXA DE APLICAÇÃO
DNIT-FX I |  | 5.6
COMPOSIÇÃO MISTURA (%) |  |  |  |  | ESPESSURA DA CAMADA
PEDRISCO 3/8" | PÓ DE PEDRA | FILLER | ÁGUA
GRANULOMETRIA |  | LIMITES DA FAIXA |  | ACEITAÇÃO
# | % PASS | INFERIOR | SUPERIOR
#1/2" | 100 |  |  | DESCONFORME
#3/8" | 85.4 | 100 | 100 | DESCONFORME
#4 | 34.9 | 90 | 100 | DESCONFORME
#8 | 14.9 | 65 | 90 | DESCONFORME
#16 | 5.9 | 45 | 70 | DESCONFORME
#30 | 5.9 | 30 | 50 | DESCONFORME
#50 | 5.9 | 18 | 30 | DESCONFORME
#100 | 5.9 | 10 | 21 | DESCONFORME
#200 | 5.9 | 5 | 15 | CONFORME
MATERIAL | INSPEÇÕES E ENSAIOS | CRITÉRIOS DE ACEITAÇÃO EPR | MÉTODO / PROCEDIMENTO | RESULTADOS | ACEITAÇÃO
MISTURA | Perda por abrasão em meio aquoso – uma hora de imersão (WTAT) | ≤538 g/m² | ABNT NBR 14746
| Excesso de asfalto por efeito de roda e adesão de areia (LWT) | ≤538 g/m² | ABNT NBR 14841
| Adesão por molhagem (adesividade) | ≥90% | ABNT NBR 14757
| Coesão por molhagem (30 minutos) | ≥12 kg.cm | ABNT NBR 14798
| Coesão por molhagem (60 minutos) | ≥20 kg.cm | ABNT NBR 14758
EMULSÃO ASFÁLTICA MODIFICADA POR POLÍMERO | Viscosidade Saybolt-Furol, 25ºC | 90s (Certificado Fornecedor) | ABNT NBR 14491
| Ensaio de Peneiramento | < 0,1 % m/m (Certificado Fornecedor) | ABNT NBR-14393
| Carga da Partícula | Positiva (Certificado Fornecedor) | ABNT NBR 6567
| Ensaio de Sedimentação | <5 % (Certificado Fornecedor) | ABNT NBR 6570
| Separação de fases | Quando a % de resíduo asfáltico na parte superior e inferior não diferirem em > 3,0% (Certificado Fornecedor) | EGL - NLT – 328/91
| Ensaio de Resíduo | < 62% (Certificado Fornecedor) | ASTM D-244
| Penetração a 25ºC (CAP residual) | 40 a 150 (0,1mm) (Certificado Fornecedor) | ABNT NBR 6576
| Ponto de amolecimento (CAP residual) | > 55 (Certificado Fornecedor) | ABNT NBR 6560
| Recuperação Elástica a 25ºC, 20cm (CAP residual) | > 70 (Certificado Fornecedor) | EN-PV/ME-E-003-NLT-329
AGREGADO GRAÚDO | Abrasão Los Angeles | < 40% | ABNT NBR 16974
| Durabilidade ao Sulfato de Sódio | ≤ 12% | AASHTO T-104
| Índice de forma e partículas lamelares | Índice de formamédio com n ≥ 4 e Partículas lamelares ≤ 10% | DNER-ME 424/20; DNER-ME 425/20
| Granulometria | Individual | DNER-ME 083
AGREGADO MIÚDO | Equivalente de areia de cada fração do agregado miúdo | ≥ 60% | ABNT NBR 12052
| Adsorção de Azul de Metileno | < 10% | AASHTO T 330-07/19
| Durabilidade ao Sulfato de Sódio | <15% | AASHTO T-104
| Granulometria | Individual | DNER-ME 083
FILLER | Granulometria | Aceita quando as variações estiverem compreendidas entre os limites da faixa definida | DNER EM 367

## FAIXAS
| PENEIRAS |  | DNIT-FX I |  | DNIT-FX II |  | DNIT-FX III |  | DER/PR-FX I |  | DER/PR-FX II |  | DER/PR-FX III |  | DER/SP-FX I |  | DER/SP-FX II |  | DER/SP-FX III |  | G |  | H |  | I |  | J |  | K |  | L |  | M |  | N |  | O |  | P |  | R
| ASTM | (mm) | INFERIOR | SUPERIOR | INFERIOR | SUPERIOR | INFERIOR | SUPERIOR | INFERIOR | SUPERIOR | INFERIOR | SUPERIOR | INFERIOR | SUPERIOR | INFERIOR | SUPERIOR | INFERIOR | SUPERIOR | INFERIOR | SUPERIOR | INFERIOR | SUPERIOR | INFERIOR | SUPERIOR | INFERIOR | SUPERIOR | INFERIOR | SUPERIOR | INFERIOR | SUPERIOR | INFERIOR | SUPERIOR | INFERIOR | SUPERIOR | INFERIOR | SUPERIOR | INFERIOR | SUPERIOR | INFERIOR | SUPERIOR | INFERIOR | SUPERIOR
|  |  | DNIT-FX IINFERIOR | DNIT-FX ISUPERIOR | DNIT-FX IIINFERIOR | DNIT-FX IISUPERIOR | DNIT-FX IIIINFERIOR | DNIT-FX IIISUPERIOR | DER/PR-FX IINFERIOR | DER/PR-FX ISUPERIOR | DER/PR-FX IIINFERIOR | DER/PR-FX IISUPERIOR | DER/PR-FX IIIINFERIOR | DER/PR-FX IIISUPERIOR | DER/SP-FX IINFERIOR | DER/SP-FX ISUPERIOR | DER/SP-FX IIINFERIOR | DER/SP-FX IISUPERIOR | DER/SP-FX IIIINFERIOR | DER/SP-FX IIISUPERIOR | GINFERIOR | GSUPERIOR | HINFERIOR | HSUPERIOR | IINFERIOR | ISUPERIOR | JINFERIOR | JSUPERIOR | KINFERIOR | KSUPERIOR | LINFERIOR | LSUPERIOR | MINFERIOR | MSUPERIOR | NINFERIOR | NSUPERIOR | OINFERIOR | OSUPERIOR | PINFERIOR | PSUPERIOR | RINFERIOR | RSUPERIOR
| #1/2" | 12.7 |  |  |  |  | 100 | 100 |  |  |  |  | 100 | 100 |  |  |  |  | 100 | 100
| #3/8" | 9.5 | 100 | 100 | 100 | 100 | 85 | 100 | 100 | 100 | 100 | 100 | 85 | 100 | 100 | 100 | 100 | 100 | 85 | 100
| #4 | 4.8 | 90 | 100 | 70 | 90 | 60 | 87 | 90 | 100 | 70 | 90 | 60 | 87 | 90 | 100 | 70 | 90 | 60 | 87
| #8 | 2.36 | 65 | 90 | 45 | 70 | 40 | 60 | 65 | 90 | 45 | 70 | 40 | 60 | 65 | 90 | 45 | 70 | 40 | 60
| #16 | 1.18 | 45 | 70 | 28 | 50 | 28 | 45 | 45 | 70 | 28 | 50 | 28 | 45 | 45 | 70 | 28 | 50 | 28 | 45
| #30 | 0.6 | 30 | 50 | 19 | 34 | 19 | 34 | 30 | 50 | 19 | 34 | 19 | 34 | 30 | 50 | 19 | 34 | 19 | 34
| #50 | 0.3 | 18 | 30 | 12 | 25 | 14 | 25 | 18 | 30 | 12 | 25 | 14 | 25 | 18 | 30 | 12 | 25 | 14 | 25
| #100 | 0.15 | 10 | 21 | 7 | 18 | 8 | 17 | 10 | 21 | 7 | 18 | 8 | 17 | 10 | 21 | 7 | 18 | 8 | 17
| #200 | 0.075 | 5 | 15 | 5 | 15 | 4 | 8 | 5 | 15 | 5 | 15 | 4 | 8 | 5 | 15 | 5 | 15 | 4 | 8
FAIXAS
DNIT-FX I
DNIT-FX II
DNIT-FX III
DER/PR-FX I
DER/PR-FX II
DER/PR-FX III
DER/SP-FX I
DER/SP-FX II
DER/SP-FX III
G
H
I
J
K
L
M
N
O
P
R

## TIPOS DE LIGANTE
ENSAIO | Unidade | CONVENCIONAL |  |  |  | POLIMERIZADO |  |  |  | BORRACHA
|  | CAP 30-45 | CAP 50-70 | CAP 85-100 | CAP 150-200 | CAP 50-65 | CAP 55-75 | CAP 60-85 | CAP 65-90 | AB08
Penetração (100 g, 5 s, 25º C) | 0,1mm | 30 a 45 | 50 a 70 | 85 a 100 | 150 a 200 | 45 a 70 | 45 a 70 | 40 a 70 | 40 a 70 | 30 a 70
Ponto de amolecimento | ◦C | 52 | 46 | 43 | 37 | 50 | 55 | 60 | 65 | 50
Viscosidade Brookfield a diferentes temperaturas para o estabelecimento da curva viscosidade x temperatura (135°C) | cP | 374 | 274 | 214 | 155 | 1500 | 3000 | 3000 | 3000 | N.A.
Viscosidade Brookfield a diferentes temperaturas para o estabelecimento da curva viscosidade x temperatura (150°C) | cP | 203 | 112 | 97 | 81 | 1000 | 2000 | 2000 | 2000 | N.A.
Viscosidade Brookfield a diferentes temperaturas para o estabelecimento da curva viscosidade x temperatura (175°C) | cP | N.A. | N.A. | N.A. | N.A. | N.A. | N.A. | N.A. | N.A. | 1300 a 1700
Viscosidade Brookfield a diferentes temperaturas para o estabelecimento da curva viscosidade x temperatura (177°C) | cP | 76 a 285 | 57 a 285 | 28 a 114 | 28 a 114 | 500 | 1000 | 1000 | 1000 | N.A.
Ponto de Fulgor | ◦C | 235 | 235 | 235 | 235 | 235 | 235 | 235 | 235 | 235
Ensaio de separação de fase | ◦C | N.A. | N.A. | N.A. | N.A. | 5 | 5 | 5 | 5 | 9
Recuperação elástica a 25◦C, 20cm, mín. | % | N.A. | N.A. | N.A. | N.A. | 65 | 75 | 85 | 90 | 50
Solubilidade em Tricloroetileno | % massa | 99.5 | 99.5 | 99.5 | 99.5 | 99.5 | 99.5 | 99.5 | 99.5 | N.A.
Estabilidade à Estocagem, máx. | ◦C | N.A. | N.A. | N.A. | N.A. | N.A. | N.A. | N.A. | N.A. | 9
Ductilidade a 25ºC | cm | 60 | 60 | 100 | 100 | 60 | 60 | 100 | 100 | 50
RTFOT | 163 ◦C, 85min | N.A. | N.A. | N.A. | N.A. | N.A. | N.A. | N.A. | N.A. | N.A.
Variação em massa | % massa | 0.5 | 0.5 | 0.5 | 0.5 | 1 | 1 | 1 | 1 | 1
Porcentagem de penetração original, mín. | cm | 10 | 20 | 50 | 50 | 60 | 60 | 60 | 60 | 55
Aumento do Ponto de Amolecimento | ◦C | 8 | 8 | 8 | 8 | 6 | 7 | 7 | 7 | 10
Penetração retida | % | 60 | 55 | 55 | 50 | 60 | 60 | 60 | 60 | N.A.
Porcentagem da recuperação elástica original | % | N.A. | N.A. | N.A. | N.A. | 80 | 80 | 80 | 80 | 100