## ARENOSO
MATERIAL
| ANÁLISE DE DOSAGEM DE MATERIAIS - BASE OU SUB-BASE SOLO BRITA |  |  |  | FR-ENG-EPR-026 REV00 | CONFORME | SOLO ARENOSO BRITA
| DATA: |  |  | REVISÃO: | , | NÃO CONFORME.
| EMPRESA: |  |  | TIPO DE MATERIAL: |  | NÃO APRESENTADO
| CÓD. PROJETO: |  |  | ORIGEM AGREG. GRAÚDO:
| CONTRATO: |  |  | ORIGEM AGREG. MIÚDO:
| LOCAL: |  |  | APROVAÇÃO:
PARÂMETROS COMPOSIÇÃO
C.B.R. (I.S.C.) MISTURA (%) | UMIDADE ÓTIMA (%) | ENERGIA DE COMPACTAÇÃO | DENS. MISTURA (g/cm³)
MATERIAL | INSPEÇÕES E ENSAIOS | CRITÉRIOS DE ACEITAÇÃO EPR | MÉTODO / PROCEDIMENTO | RESULTADOS | ACEITAÇÃO
SOLO | Granulometria por peneiramento do Solo
| Percentual passante na #40 | de 85 a 100%
| Percentual passante na #200 | Sub-Base - de 20 a 40% Base - de 23 a 35%
| Teor de Argila | >12%
| Ensaio caracterização | Conforme especificado em projeto / norma técnica | DNER - ME 122/82; DNER - ME 083/63
| C.B.R. (I.S.C.) | Sub-Base - >40% Base - > 80 para N≥10^5 Base - > 60 para N<10^5
| Expansão | ≤ 0,1%
Dens. Seca Máx. (g/cm³)
| Equivalente de Areia | >30%
Classificação HRB do Solo
| Perda de Suporte por Imersão (RIS) | Conforme especificado em projeto / norma técnica
| Índice de Plasticidade | Sub-Base - de NP a 10% Base - de 5 a 10%
AGREGADOS | Granulometria
| Durabilidade com Sulfato Agregado Graúdo | <12% | DNER-ME 089/94
| Durabilidade com Sulfato Agregado Miúdo | <15% | DNER-ME 089/94
| Abrasão Los Angeles (Material retido na #10) | <50% ** Ver tráfego | ABNT 6465
| Equivalente de Areia (Material passante na #4) | >50%
| Limite de Liquidez (LL) | ≤ 40%
| Índice de Forma - Lamelaridade | ≤ 10% se N≥1x10^7 ≤ 20% se N≤1x10^7
MISTURA | Expansão | <0,5% | DNIT 172 – ME
| Módulo de resiliência | Conforme especifcado em projeto | DNIT 134 – ME
| Deformação Permanente (DP) | Conforme especifcado em projeto | DNIT 179 – IE
| Percentagem máximo em peso de solo seco a incorporar à mistura | <40%
| Índice de Suporte Califórnia | Sub-Base - CBR/ISC ≥30% Base - CBR/ISC ≥80% **Confirmar valor refência em projeto | DNIT 172– ME