## BGTC
| ANÁLISE DE DOSAGEM DE MATERIAIS - BRITA GRADUADA TRATADA COM CIMENTO | [7 empty] | FR-ENG-EPR-030 REV00 | CONFORME
|  | DATA: |  |  |  |  | REVISÃO: |  |  | NÃO CONFORME.
|  | EMPRESA: |  |  |  |  | ORIGEM AGREG. GAÚDO: |  |  | NÃO APRESENTADO
|  | CÓD. PROJETO: |  |  |  |  | ORIGEM AGREG. MIÚDO:
|  | CONTRATO: |  |  |  |  | FAIXA ESPECIFICADA: | DER/PR-FX II
|  | LOCAL: |  |  |  |  | APROVAÇÃO:
PARÂMETROS COMPOSIÇÃO | [5 empty] | PARÂMETROS COMPOSIÇÃO
DENS. MÁX.S SECA |  |  | 2.497 |  |  | TEOR DE CIMENTO
UMIDADE ÓTIMA |  |  | 7 |  |  | CONSUMO DE CIMENTO POR M2
DENS. REAL - AGREG. GRAÚDO |  |  | 3.034 |  |  | ESPESSURA DA CAMADA
DENS. APARENTE - AGREG. GRAÚDO |  |  | 3.034 |  |  | ENERGIA DE COMPACTAÇÃO
DENS. EFETIVA - AGREG. GRAÚDO |  |  | 3.034 |  |  | NATUREZA MINERALÓGICA
ABSORÇÃO |  |  | 1.12
MASSA ESPECÍFICA APARENTE SECA MÁXIMA INTEGRAL - MEI |  |  | #VALUE!
GRANULOMETRIA
MATERIAL | BRITA 2’’ | BRITA ½’’ | PEDRISCO 3/8’’ | PÓ COM FILLER |  | PROJETO | DER/PR-FX II |  | ACEITAÇÃO
PROPORÇÃO | 39 | 10 | 15 | 36 |  | % PASS | INFERIOR | SUPERIOR
# | % PASS | % PASS | % PASS | % PASS | % PASS
#2
#1 1/2" | [6 empty] | 100 | 100
#1"
#3/4" | [6 empty] | 60 | 95
#3/8" | [6 empty] | 40 | 75
#4 | [6 empty] | 25 | 60
#10 | [6 empty] | 15 | 45
#40 | [6 empty] | 8 | 25
#80
#200 | [6 empty] | 2 | 10
MATERIAL | INSPEÇÕES E ENSAIOS |  |  | CRITÉRIOS DE ACEITAÇÃO EPR |  |  | MÉTODO / PROCEDIMENTO | RESULTADOS | ACEITAÇÃO
MISTURA | PERCENTUAL QUE PASSA NA # 200 < 2/3 # 40 |  |  | # 200 < 2/3 # 40 |  |  |  | #VALUE! | CONFORME
| Módulo de resiliência aos 7 e 28 dias de cura |  |  | Conforme especifcado em projeto |  |  | DNIT 135 – ME |  | NÃO CONFORME.
| Parâmetros de Fadiga aos 28 dias de cura |  |  | Conforme especifcado em projeto |  |  | DNIT 183 – ME |  | CONFORME
| Resistência à compressão simples aos 7 dias |  |  | 3,50 MPa a 5,0 MPa |  |  | ABNT NBR 5739 |  | NÃO CONFORME.
| Resistência à compressão simples aos 28 dias |  |  | 6,0 MPa a 8,0 MPa |  |  | ABNT NBR 5739
| Resistência à tração diametral aos 7 dias |  |  | 0,40 MPa a 0,60 MPa |  |  | ABNT NM- 8
| Resistência à tração diametral aos 28 dias |  |  | 0,75 MPa a 1,0 MPa |  |  | ABNT NM- 8
CIMENTO | Apresentação de Cetificado de fabricação. |  |  | Conforme Normas técnicas do cimento. É VEDADA A UTILIZAÇÃ DO CIEMENTO ARI. |  |  | ABNT NBR 16697 - Cimento Portland – Requisitos.
AGREGADOS | Abrasão Los Angeles |  |  | <40% |  |  | ABNT 6465
| Durabilidade com Sulfato Agregado Graúdo |  |  | <12% |  |  | DNER-ME 089/94
| Durabilidade com Sulfato Agregado Miúdo |  |  | <15% |  |  | DNER-ME 089/94
| Equivalente de areia |  |  | ≥50% |  |  | ABNT NBR 12052
| CBR (ISC) Energia modificada |  |  | CBR ≥100% |  |  | DNER - ME 049/74
| Expansão |  |  | Expansão ≤0,3% |  |  | DNER - ME 049/74
| Índice de Forma - Lamelaridade |  |  | Índice de forma de 0,5 a 1,0 e partículas lamelares ≤10% |  |  | ABNT NBR 7809

## FAIXAS
| PENEIRAS |  | DNIT-FX 'A' |  | DNIT-FX 'B' |  | DNIT-FX 'C' |  | DNIT-FX 'D' |  | DNIT-FX 'E' |  | DNIT-FX 'F' |  | DER/PR-FX I |  | DER/PR-FX II |  | DER/PR-FX III |  | DER/SP-FX 'A' |  | DER/SP-FX 'B' |  | DER/SP-FX 'C' |  | DER/SP-FX 'D' |  | DER/SP-FX 'BGTC' |  | B |  | C |  | D |  | E |  | F |  | G
| ASTM | (mm) | INFERIOR | SUPERIOR | INFERIOR | SUPERIOR | INFERIOR | SUPERIOR | INFERIOR | SUPERIOR | INFERIOR | SUPERIOR | INFERIOR | SUPERIOR | INFERIOR | SUPERIOR | INFERIOR | SUPERIOR | INFERIOR | SUPERIOR | INFERIOR | SUPERIOR | INFERIOR | SUPERIOR | INFERIOR | SUPERIOR | INFERIOR | SUPERIOR | INFERIOR | SUPERIOR | INFERIOR | SUPERIOR | INFERIOR | SUPERIOR | INFERIOR | SUPERIOR | INFERIOR | SUPERIOR | INFERIOR | SUPERIOR | INFERIOR | SUPERIOR
|  |  | DNIT-FX 'A'INFERIOR | DNIT-FX 'A'SUPERIOR | DNIT-FX 'B'INFERIOR | DNIT-FX 'B'SUPERIOR | DNIT-FX 'C'INFERIOR | DNIT-FX 'C'SUPERIOR | DNIT-FX 'D'INFERIOR | DNIT-FX 'D'SUPERIOR | DNIT-FX 'E'INFERIOR | DNIT-FX 'E'SUPERIOR | DNIT-FX 'F'INFERIOR | DNIT-FX 'F'SUPERIOR | DER/PR-FX IINFERIOR | DER/PR-FX ISUPERIOR | DER/PR-FX IIINFERIOR | DER/PR-FX IISUPERIOR | DER/PR-FX IIIINFERIOR | DER/PR-FX IIISUPERIOR | DER/SP-FX 'A'INFERIOR | DER/SP-FX 'A'SUPERIOR | DER/SP-FX 'B'INFERIOR | DER/SP-FX 'B'SUPERIOR | DER/SP-FX 'C'INFERIOR | DER/SP-FX 'C'SUPERIOR | DER/SP-FX 'D'INFERIOR | DER/SP-FX 'D'SUPERIOR | DER/SP-FX 'BGTC'INFERIOR | DER/SP-FX 'BGTC'SUPERIOR | BINFERIOR | BSUPERIOR | CINFERIOR | CSUPERIOR | DINFERIOR | DSUPERIOR | EINFERIOR | ESUPERIOR | FINFERIOR | FSUPERIOR | GINFERIOR | GSUPERIOR
| #2 | 38.1 | 100 | 100 | 100 | 100 | [8 empty] | 100 | 100 |  |  |  |  | 100 | 100
| #1 1/2" | 38.1 | [12 empty] | 90 | 100 | 100 | 100 |  |  | 90 | 10 | 100 | 100 |  |  |  |  | 100 | 100
| #1" | 25.4 |  |  | 75 | 90 | 100 | 100 | 100 | 100 | 100 | 100 | 100 | 100 |  |  |  |  | 100 | 100 |  |  | 75 | 90 | 100 | 100 | 100 | 100 | 90 | 100
| #3/4" | 19.1 | [12 empty] | 50 | 85 | 60 | 95 | 88 | 100 | 50 | 85 | 60 | 85 | 60 | 95 | 75 | 100 | 75 | 95
| #3/8" | 9.5 | 30 | 65 | 40 | 75 | 50 | 85 | 60 | 100 |  |  |  |  | 35 | 65 | 40 | 75 | 55 | 75 | 30 | 60 | 40 | 75 | 50 | 85 | 60 | 100 | 45 | 64
| #4 | 4.8 | 25 | 55 | 30 | 60 | 35 | 65 | 50 | 85 | 55 | 100 | 70 | 100 | 25 | 45 | 25 | 60 | 41 | 56 | 25 | 55 | 30 | 60 | 35 | 65 | 50 | 85 | 30 | 45
| #10 | 2 | 15 | 40 | 20 | 45 | 25 | 50 | 40 | 70 | 40 | 100 | 55 | 100 | 18 | 35 | 15 | 45 | 30 | 44 | 15 | 40 | 20 | 45 | 25 | 50 | 40 | 70 | 18 | 33
| #40 | 0.42 | 8 | 20 | 15 | 30 | 15 | 30 | 25 | 45 | 20 | 50 | 30 | 70 | 8 | 22 | 8 | 25 | 15 | 25 | 8 | 20 | 15 | 30 | 15 | 30 | 25 | 45 | 7 | 17
| #80 | 0.075 | [26 empty] | 1 | 11
| #200 | 0.075 | 2 | 8 | 5 | 15 | 5 | 15 | 10 | 25 | 6 | 20 | 8 | 25 | 3 | 9 | 2 | 10 | 2 | 7 | 2 | 8 | 5 | 15 | 5 | 15 | 10 | 15 | 0 | 8
FAIXAS
DNIT-FX 'A'
DNIT-FX 'B'
DNIT-FX 'C'
DNIT-FX 'D'
DNIT-FX 'E'
DNIT-FX 'F'
DER/PR-FX I
DER/PR-FX II
DER/PR-FX III
DER/SP-FX 'A'
DER/SP-FX 'B'
DER/SP-FX 'C'
DER/SP-FX 'D'
DER/SP-FX 'BGTC'
B
C
D
E
F
G