## BASE OU SUB-BASE
MATERIAL
| ANÁLISE DE DOSAGEM DE MATERIAIS - BASE OU SUB-BASE ESTABILIZADA QUIMICAMENTE |  |  |  | FR-ENG-EPR-028 REV00 | CONFORME | SOLO-CIMENTO
| DATA: |  |  | REVISÃO: |  | NÃO CONFORME. | SOLO MELHORADO C/ CIMENTO
| EMPRESA: |  |  | TIPO DE MATERIAL: |  | NÃO APRESENTADO | SOLO CAL-CIMENTO
| CÓD. PROJETO: | [5 empty] | SOLO CAL
CONTRATO:
| LOCAL: |  |  | APROVAÇÃO:
PARÂMETROS COMPOSIÇÃO
TIPO DE ESTABILIZANDO QUÍMICO | TEOR DE CIMENTO/CAL | UMIDADE ÓTIMA (%) | ENERGIA DE COMPACTAÇÃO | C.B.R. (I.S.C.) MISTURA (%) | DENS. MISTURA (g/cm³)
MATERIAL | INSPEÇÕES E ENSAIOS | CRITÉRIOS DE ACEITAÇÃO EPR | MÉTODO / PROCEDIMENTO | RESULTADOS | ACEITAÇÃO
SOLO | Granulometria por peneiramento do Solo
| Diâmetro Máximo | ≤ 75 mm
| Percentual passante na #4 | >50%
| Percentual passante na #40 | >15%
| Percentual passante na #200 | ≤ 35%
| Ensaio caracterização (limites de liquidez, limite de plasticidade e granulometria) | Conforme especificado em projeto / norma técnica | DNER - ME 122/82; DNER - ME 083/63
C.B.R. (I.S.C.)
Expansão
Dens. Seca Máx. (g/cm³)
Classificação do Solo
| Limite de Liquidez (LL) | ≤ 40%
| Índice de Plasticidade | ≤ 18%
MISTURA (se realizado Análise Mecanicista) | Expansão | <0,5% | DNIT 172 – ME
| Módulo de resiliência | Conforme especifcado em projeto | DNIT 134 – ME
| Deformação Permanente (DP) | Conforme especifcado em projeto | DNIT 179 – IE
| Resistência a compressão Axial (Mpa) | Solo Melhorado com cimento - ≤ 1,2 a 2,1 Mpa Solo-Cimento - > 2,1 Mpa Solo-Cal - > Projeto
MISTURA (se realizado dimensonamento pelo Método Empírico) | Índice de Suporte Califórnia | CBR/ISC ≥80% | DNIT 172– ME
| Limite de liquidez | ≤ 25% | DNER – ME 122/94
| Índice de plasticidade | ≤ 6% | DNER – ME 082/94
| Resistência a compressão Axial (Mpa) | Solo Melhorado com cimento - ≤ 1,2 a 2,1 Mpa Solo-Cimento - > 2,1 Mpa Solo-Cal - > Projeto
CIMENTO PORTLAND |  | Certificado fornecedor | ABNT NBR 16697:2018
CAL CH-I | Teor Óxido de Cálcio (CaO) (Apresentação de Certificado fornecedor) | >50% | NBR 6473