## MISTURAS ASFÁLTICAS
| ANÁLISE DE DOSAGEM DE MATERIAIS - MISTURAS ASFÁLTICAS |  |  |  | FR-ENG-EPR-033 REV00 | CONFORME
| DATA: |  |  | REVISÃO: |  | NÃO CONFORME.
| EMPRESA: |  |  | ORIGEM AGREG. GAÚDO: |  | NÃO APRESENTADO
| CÓD. PROJETO: |  |  | ORIGEM AGREG. MIÚDO:
| CONTRATO: |  |  | ORIGEM CAP:
| LOCAL: |  |  | APROVAÇÃO:
FAIXA ESPECIFICADA | DNIT-FX 'C-9,5' |  | DENS. FRAÇÕES DA COMPOSIÇÃO
TIPO DE CAMADA | LIGAÇÃO |  | GRAUDO | Dens. Real | 2.874
TIPO LIGANTE | AB08 |  |  | Dens. Aparente | 2.718
TEOR DE LIGANTE | 5.6 |  | MÉDIO | Dens. Real | 2.88
DENS. APARENTE MISTURA COMPACTADA | 2.4 |  |  | Dens. Aparente | 2.736
|  |  | FINO | Dens. Real | 2.782
COMPOSIÇÃO DOS AGREGADOS |  |  | ABSORÇÃO |  | 2
GRAÚDO | -34.9 |  | Dens. Ligante |  | 1.006
MÉDIO | 46.3
FINO | 5.9 |  |  | DENS. EFETIVA MISTURA AGREGADOS
|  |  |  | Dens. Real | 16.51852
DENS. MÁX. MIST. BETUMINOSA - RICE (DMM) - DNIT 427/20 |  | 2.513 |  | Dens. Aparente | 16.12132
|  |  |  | Dens. Efetiva | 2.758099
GRANULOMETRIA |  | LIMITES DA FAIXA |  | ACEITAÇÃO
# | % PASS | INFERIOR | SUPERIOR
#1 1/2"
#1"
#3/4"
#1/2" | 100 | 100 | 100 | CONFORME
#3/8" | 85.4 | 90 | 10 | DESCONFORME
#1/4" | 52.2 | 65 | 89 | DESCONFORME
#4 | 34.9 | 53 | 83 | DESCONFORME
#8 | 14.9 | 32 | 667 | DESCONFORME
#10
#16 | 5.9 | 20 | 52 | DESCONFORME
#30 | 5.9 | 13 | 40 | DESCONFORME
#40
#50 | 5.9 | 8 | 29 | DESCONFORME
#80
#100 | 5.9 | 4 | 19 | CONFORME
#200 | 5.9 | 2 | 10 | CONFORME
MATERIAL | INSPEÇÕES E ENSAIOS | CRITÉRIOS DE ACEITAÇÃO EPR | MÉTODO / PROCEDIMENTO | RESULTADOS | ACEITAÇÃO
MISTURA | Volume de Vazios (Vv) | 3 a 5% | DNIT 449 – PRO | 4.496618
| Vazios do Agregado Mineral (VAM) | Tabela 5 DNIT 031/2024 – ES | DNIT 449 – PRO | 17.85646
| Relação Betume Vazio (RBV) | 65 - 75 % | DNIT 449 – PRO | 74.81798
| Relação Finos/Betume | 0,6 a 1,6 | DNIT 449 – PRO | 0.9945714
| Estabilidade mínima, kgf | > 500 | DNIT 447 – ME
| Resistência à Tração por Compressão Diametral Estática a 25oC, mínima, Mpa | >0,65 | DNIT 136 – ME
| Equivalente de Areia (EA) | >60 | DNIT 450 – ME
| Resistência a danos por umidade induzida (DUI) | >0,70 | DNIT 180 – ME
| Módulo de resiliência | Conforme especifcado em projeto | DNIT 135 – ME
| Parâmetros de fadiga | Conforme especifcado em projeto | DNIT 183 – ME
| Flow Number (FN) | Conforme especifcado em projeto | DNIT 184 – ME
| Espessura da camada compactada a ser utiizada | > 2,5xTNM agregado | DNIT 031/2024 – ES
| Granulometria dos agregados da composição | A fração retida entre duas peneiras consecutivas não deve ser inferior a 4 % do total, exceto entre as duas peneiras de maior malha de cada faixa. | DNIT 031/2024 – ES
LIGANTE ASFÁLTICO | Penetração (100 g, 5 s, 25º C) | 30 a 70 | ABNT NBR 6576
| Ponto de amolecimento | 50 | ABNT NBR 6560
| Viscosidade Brookfield a diferentes temperaturas para o estabelecimento da curva viscosidade x temperatura (135°C) | N.A. | ABNT NBR 15184
| Viscosidade Brookfield a diferentes temperaturas para o estabelecimento da curva viscosidade x temperatura (150°C) | N.A. | ABNT NBR 15184
| Viscosidade Brookfield a diferentes temperaturas para o estabelecimento da curva viscosidade x temperatura (175°C) | 1300 a 1700 | ABNT NBR 15529
| Viscosidade Brookfield a diferentes temperaturas para o estabelecimento da curva viscosidade x temperatura (177°C) | N.A. | ABNT NBR 15184
| Ponto de Fulgor | 235 | ABNT NBR 11341
| Ensaio de separação de fase | 9 | ABNT NBR 15166
| Recuperação elástica a 25◦C, 20cm, mín. | 50 | ABNT NBR 15086
| Solubilidade em Tricloroetileno | N.A. | ABNT NBR 14855
| Estabilidade à Estocagem, máx. | 9
| Ductilidade a 25ºC | 50 | ABNT NBR 6293
| RTFOT | N.A. | ASTM D 2872
| Variação em massa | 1 | ABNT NBR 15235
| Porcentagem de penetração original, mín. | 55 | ABNT NBR 6576
| Aumento do Ponto de Amolecimento | 10 | ABNT NBR 6560
| Penetração retida | N.A. | ABNT NBR 6576
| Porcentagem da recuperação elástica original | 100 | ABNT NBR 15086
AGREGADO GRAÚDO | Abrasão Los Angeles | < 40% | ABNT NBR 16974
| Índice de Degradação, Se LA > 50% | IDml ≤ 5% e IDm ≤ 8% | DNER ME 401/99
| Índice de forma e partículas lamelares | Índice de formamédio com n ≥ 4 e Partículas lamelares ≤ 10% | DNER-ME 424/20; DNER-ME 425/20
| Durabilidade com sulfato de sódio, em 5 ciclos | ≤ 12% | AASHTO T-104
| Absorção de água | < 1,5% | DNER-ME 195/97
| Adesividade ao ligante betuminoso | Boa/Ótima | ABNT NBR 12583
| Sanidade | < 12% | DNER-ME 089/94
| Massa específica efetiva dos agregados | - | AASHTO T209; DNIT 428/2020
| Massa específica real dos agregados | - | DNER ME 413/2021
| Massa específica aparente dos agregados | - | DNER ME 413/2021
| Absorção | - | DNER ME 413/2021
| Granulometria | Individual | ABNT NBR 17054
| Umidade de agregados graúdos | Individual | -
AGREGADO MIÚDO | Equivalente de areia de cada fração do agregado miúdo | ≥ 60% | ABNT NBR 12052
| Adsorção de Azul de Metileno | < 10% | AASHTO T 330-07/19
| Durabilidade ao Sulfato de Sódio | <15% | AASHTO T-104
| Adesividade ao ligante betuminoso | Boa/Ótima | DNER-ME 079/94
| Sanidade | < 15% | DNER-ME 089/94
| Granulometria | Individual | ABNT NBR 17054
CAL CH-I | Teor Óxido de Cálcio (CaO) | >50% | Certificado de Qualidade emitido pelo fabricante
| Granulometria | Aceita quando as variações estiverem compreendidas entre os limites da faixa definida | ABNT NBR 17054
| Fenolftaleína | - | -

## FAIXAS
| PENEIRAS |  | DNIT-FX 'A-25' |  | DNIT-FX 'B-19' |  | DNIT-FX 'C-12,5' |  | DNIT-FX 'C-9,5' |  | DER/PR-FX 'A' |  | DER/PR-FX 'B' |  | DER/PR-FX 'C' |  | DER/PR-FX 'D' |  | DER/PR-FX 'E' |  | DER/PR-FX 'F' |  | DER/SP-'25' |  | DER/SP-'19' |  | DER/SP-'12,5' |  | DER/SP-'9,5' |  | DER/SP-'4,75' |  | a |  | b |  | c |  | d |  | e
| ASTM | (mm) | INFERIOR | SUPERIOR | INFERIOR | SUPERIOR | INFERIOR | SUPERIOR | INFERIOR | SUPERIOR | INFERIOR | SUPERIOR | INFERIOR | SUPERIOR | INFERIOR | SUPERIOR | INFERIOR | SUPERIOR | INFERIOR | SUPERIOR | INFERIOR | SUPERIOR | INFERIOR | SUPERIOR | INFERIOR | SUPERIOR | INFERIOR | SUPERIOR | INFERIOR | SUPERIOR | INFERIOR | SUPERIOR | INFERIOR | SUPERIOR | INFERIOR | SUPERIOR | INFERIOR | SUPERIOR | INFERIOR | SUPERIOR | INFERIOR | SUPERIOR
|  |  | DNIT-FX 'A-25'INFERIOR | DNIT-FX 'A-25'SUPERIOR | DNIT-FX 'B-19'INFERIOR | DNIT-FX 'B-19'SUPERIOR | DNIT-FX 'C-12,5'INFERIOR | DNIT-FX 'C-12,5'SUPERIOR | DNIT-FX 'C-9,5'INFERIOR | DNIT-FX 'C-9,5'SUPERIOR | DER/PR-FX 'A'INFERIOR | DER/PR-FX 'A'SUPERIOR | DER/PR-FX 'B'INFERIOR | DER/PR-FX 'B'SUPERIOR | DER/PR-FX 'C'INFERIOR | DER/PR-FX 'C'SUPERIOR | DER/PR-FX 'D'INFERIOR | DER/PR-FX 'D'SUPERIOR | DER/PR-FX 'E'INFERIOR | DER/PR-FX 'E'SUPERIOR | DER/PR-FX 'F'INFERIOR | DER/PR-FX 'F'SUPERIOR | DER/SP-'25'INFERIOR | DER/SP-'25'SUPERIOR | DER/SP-'19'INFERIOR | DER/SP-'19'SUPERIOR | DER/SP-'12,5'INFERIOR | DER/SP-'12,5'SUPERIOR | DER/SP-'9,5'INFERIOR | DER/SP-'9,5'SUPERIOR | DER/SP-'4,75'INFERIOR | DER/SP-'4,75'SUPERIOR | aINFERIOR | aSUPERIOR | bINFERIOR | bSUPERIOR | cINFERIOR | cSUPERIOR | dINFERIOR | dSUPERIOR | eINFERIOR | eSUPERIOR
| #1 1/2" | 38.1 | 100 | 100 | [6 empty] | 100 | 100 | 100 | 100 | [8 empty] | 100 | 100
| #1" | 25.4 | 90 | 100 | 100 | 100 |  |  |  |  | 95 | 100 | 90 | 100 | 100 | 100 | [6 empty] | 90 | 100 | 100 | 100
| #3/4" | 19.1 | 75 | 89 | 90 | 100 | 100 | 100 |  |  | 80 | 100 |  |  | 90 | 100 | 100 | 100 | 100 | 100 |  |  | 70 | 90 | 90 | 100 | 100 | 100
| #1/2" | 12.7 | 58 | 78 | 70 | 89 | 90 | 100 | 100 | 100 |  |  | 56 | 80 |  |  | 80 | 100 | 90 | 100 |  |  | 45 | 75 | 70 | 90 | 90 | 100 | 100 | 100
| #3/8" | 9.5 | 48 | 71 | 55 | 82 | 73 | 89 | 90 | 10 | 45 | 80 |  |  | 56 | 80 | 70 | 90 | 75 | 90 | 100 | 100 | 35 | 65 | 60 | 80 | 70 | 90 | 90 | 100 | 100 | 100
| #1/4" | 6.3 | 35 | 61 | 42 | 70 | 53 | 78 | 65 | 89
| #4 | 4.8 | 29 | 55 | 35 | 63 | 44 | 72 | 53 | 83 | 28 | 60 | 29 | 59 | 35 | 65 | 50 | 70 | 45 | 65 | 75 | 100 | 25 | 50 | 35 | 55 | 45 | 70 | 50 | 70 | 80 | 100
| #8 | 2.36 | 19 | 45 | 23 | 49 | 28 | 58 | 32 | 667
| #10 | 2 | [8 empty] | 20 | 45 | 18 | 42 | 22 | 46 | 33 | 48 | 25 | 35 | 50 | 90 | 15 | 40 | 20 | 40 | 25 | 50 | 25 | 45 | 50 | 90
| #16 | 1.18 | 13 | 36 | 16 | 37 | 17 | 45 | 20 | 52
| #30 | 0.6 | 9 | 28 | 10 | 28 | 11 | 35 | 13 | 40
| #40 | 0.42 | [8 empty] | 10 | 32 | 8 | 22 | 8 | 24 | 15 | 25 | 8 | 17 | 20 | 50 | 7 | 20 | 10 | 20 | 10 | 25 | 12 | 25 | 20 | 50
| #50 | 0.3 | 5 | 21 | 6 | 20 | 6 | 25 | 8 | 29
| #80 | 0.18 | [8 empty] | 8 | 20 |  |  |  |  | 8 | 17 | 5 | 13 | 7 | 28 | 5 | 15 | 5 | 15 | 5 | 15 | 8 | 17 | 7 | 28
| #100 | 0.15 | 2 | 14 | 4 | 13 | 3 | 17 | 4 | 19
| #200 | 0.075 | 1 | 7 | 3 | 8 | 2 | 10 | 2 | 10 | 3 | 8 | 1 | 7 | 2 | 8 | 4 | 10 | 2 | 10 | 3 | 10 | 2 | 8 | 2 | 8 | 2 | 10 | 4 | 10 | 3 | 10
FAIXAS | CAMADA
DNIT-FX 'A-25' | ROLAMENTO
DNIT-FX 'B-19' | LIGAÇÃO
DNIT-FX 'C-12,5' | REPERFILAGEM
DNIT-FX 'C-9,5'
DER/PR-FX 'A'
DER/PR-FX 'B'
DER/PR-FX 'C'
DER/PR-FX 'D'
DER/PR-FX 'E'
DER/PR-FX 'F'
DER/SP-'25'
DER/SP-'19'
DER/SP-'12,5'
DER/SP-'9,5'
DER/SP-'4,75'
a
b
c
d
e

## TIPOS DE LIGANTE
ENSAIO | Unidade | CONVENCIONAL |  |  |  | POLIMERIZADO |  |  |  | BORRACHA
|  | CAP 30-45 | CAP 50-70 | CAP 85-100 | CAP 150-200 | CAP 50-65 | CAP 55-75 | CAP 60-85 | CAP 65-90 | AB08
Penetração (100 g, 5 s, 25º C) | 0,1mm | 30 a 45 | 50 a 70 | 85 a 100 | 150 a 200 | 45 a 70 | 45 a 70 | 40 a 70 | 40 a 70 | 30 a 70
Ponto de amolecimento | ◦C | 52 | 46 | 43 | 37 | 50 | 55 | 60 | 65 | 50
Viscosidade Brookfield a diferentes temperaturas para o estabelecimento da curva viscosidade x temperatura (135°C) | cP | 374 | 274 | 214 | 155 | 1500 | 3000 | 3000 | 3000 | N.A.
Viscosidade Brookfield a diferentes temperaturas para o estabelecimento da curva viscosidade x temperatura (150°C) | cP | 203 | 112 | 97 | 81 | 1000 | 2000 | 2000 | 2000 | N.A.
Viscosidade Brookfield a diferentes temperaturas para o estabelecimento da curva viscosidade x temperatura (175°C) | cP | N.A. | N.A. | N.A. | N.A. | N.A. | N.A. | N.A. | N.A. | 1300 a 1700
Viscosidade Brookfield a diferentes temperaturas para o estabelecimento da curva viscosidade x temperatura (177°C) | cP | 76 a 285 | 57 a 285 | 28 a 114 | 28 a 114 | 500 | 1000 | 1000 | 1000 | N.A.
Ponto de Fulgor | ◦C | 235 | 235 | 235 | 235 | 235 | 235 | 235 | 235 | 235
Ensaio de separação de fase | ◦C | N.A. | N.A. | N.A. | N.A. | 5 | 5 | 5 | 5 | 9
Recuperação elástica a 25◦C, 20cm, mín. | % | N.A. | N.A. | N.A. | N.A. | 65 | 75 | 85 | 90 | 50
Solubilidade em Tricloroetileno | % massa | 99.5 | 99.5 | 99.5 | 99.5 | 99.5 | 99.5 | 99.5 | 99.5 | N.A.
Estabilidade à Estocagem, máx. | ◦C | N.A. | N.A. | N.A. | N.A. | N.A. | N.A. | N.A. | N.A. | 9
Ductilidade a 25ºC | cm | 60 | 60 | 100 | 100 | 60 | 60 | 100 | 100 | 50
RTFOT | 163 ◦C, 85min | N.A. | N.A. | N.A. | N.A. | N.A. | N.A. | N.A. | N.A. | N.A.
Variação em massa | % massa | 0.5 | 0.5 | 0.5 | 0.5 | 1 | 1 | 1 | 1 | 1
Porcentagem de penetração original, mín. | cm | 10 | 20 | 50 | 50 | 60 | 60 | 60 | 60 | 55
Aumento do Ponto de Amolecimento | ◦C | 8 | 8 | 8 | 8 | 6 | 7 | 7 | 7 | 10
Penetração retida | % | 60 | 55 | 55 | 50 | 60 | 60 | 60 | 60 | N.A.
Porcentagem da recuperação elástica original | % | N.A. | N.A. | N.A. | N.A. | 80 | 80 | 80 | 80 | 100