## CALDA DE CIMENTO
| ANÁLISE DE DOSAGEM DE MATERIAIS - CALDA DE CIMENTO |  |  |  | FR-ENG-EPR-032 REV00 | CONFORME
| DATA: |  |  | REVISÃO: |  | NÃO CONFORME.
| EMPRESA: |  |  | FCK: |  | NÃO APRESENTADO
| CÓD. PROJETO: |  |  | CONCRETEIRA:
| CONTRATO: |  |  | RELAÇÃO A/C:
| LOCAL: |  |  | APROVAÇÃO:
COMPOSIÇÃO DA MISTURA | TIPO | QUANTIDADE (kg) | ORIGEM
Água:
Cimento:
Aditivo:
MATERIAL | INSPEÇÕES E ENSAIOS | CRITÉRIOS DE ACEITAÇÃO EPR | MÉTODO / PROCEDIMENTO | RESULTADOS | ACEITAÇÃO
MISTURA | Índice de Exsudação | ≤ 2,0 % em até 2h após a mistura | ABNT NBR 7681-2: 2013
| Vida útil | Inferior a 12s em 30min após a mistura | -
| Expansão | ≤ 7,0 % em até 2h após a mistura | -
| Resistência à Compressão Axial (7 dias) | fck≥ 35,0 Mpa | ABNT NBR 5629:2018; ABNT NBR 7681-4:2013
| Resistência à Compressão Axial (28 dias) | fc28 ≥ fck de projeto / traço aprovado | ABNT NBR 5739: 2018; ABNT NBR 7680-1: 2015
| Índice de Exsudação | ≤ 2,0 % em até 2h após a mistura | -
| Vida útil | Inferior a 12s em 30min após a mistura | -
| Expansão | ≤ 7,0 % em até 2h após a mistura | -
| Índice de Fluidez- Viscosidade por cone de Marshall | Inferior a 12s | -
ÁGUA | Alcalinidade | Conforme Norma Técnica referida | ABNT NBR15900-9: 2009
CIMENTO PORTLAND | Resistência a compressão (Mpa) | Conforme a tabela A.1 na NBR 16697:2018 | ABNT NBR 7215: 2019
| Resistência a sulfatos (Para cimentos que possuam o sulfixo RS) | Expansão ≤0,03% aos 56 dias | ABNT NBR 13583: 2014
ADITIVOS | Teste de Aspecto/ Uniformidade (Sólidos, Teste PH e Densidade) | Conferência de valores/critérios em relação ao certificado da Qualidade emitido pelo fornecedor. | ABNT NBR11768-3: 2019